## 1. Step experiments
Καταλύτης νούμερο 1 - CAT1
BYPASS - Τιμές GC-TCD για τις συγκεντρώσεις αερίων στην είσοδο | [17 empty] | Θερμοκρασία (οC) | Conversion C2H6 (%) | Conversion CO2 (%) | Yield C2H4 (%) | Yield CO (%) | Yield CH4 (%) | Yield H2 (%) | Selectivity C2H4 (%) | Selectivity CH4 (%) | Selectivity CO (%) | Molar ratio H2/CO
|  |  | Τιμές που προέκυψαν μετά από μέτρηση στον GC-TCD | [8 empty] | Τιμές που προέκυψαν μετά από διόρθωση βάση του Ar
CO2 | C2H6 | Ar | Θερμοκρασία (oC) | CO2 | CO | C2H6 | C2H4 | H2 | CH4 | Ar | CAr,in/CAr,out | CO2 | CO | C2H6 | C2H4 | H2 | CH4
33.8525 | 16.02 | 50.1275 | 400 | 30.7839 | 2.3503 | 15.2272 | 0 | 2.8978 | 0.17325 | 48.4121 | [7 empty] | 400
|  |  | 450 | 29.888 | 4.7157 | 14.6476 | 0 | 2.7845 | 0.20437 | 47.8085 | [7 empty] | 450
|  |  | 500 | 25.8906 | 9.3461 | 12.9557 | 0 | 4.6862 | 0.29338 | 46.1176 | [7 empty] | 500
|  |  | 550 | 20.5 | 16.1589 | 10.1721 | 0 | 8.8516 | 0.62755 | 43.0787 | [7 empty] | 550
|  |  | 600 | 13.7744 | 23.6146 | 4.8109 | 0 | 15.1936 | 1.5092 | 38.8779 | [7 empty] | 600
|  |  | 650 | 9.4977 | 29.7554 | 2.992 | 0 | 19.5011 | 0.96703 | 36.3612 | [7 empty] | 650
|  |  | 700 | 6.44 | 31.0429 | 1.7398 | 0 | 24.1239 | 1.0706 | 34.0295 | [7 empty] | 700
|  |  | 750 | 3.9138 | 34.59 | 0.51685 | 0 | 25.8801 | 1.2492 | 31.8988 | [7 empty] | 750
Καταλύτης νούμερο 2 - CAT2
BYPASS - Τιμές GC-TCD για τις συγκεντρώσεις αερίων στην είσοδο | [17 empty] | Θερμοκρασία (οC) | Conversion C2H6 (%) | Conversion CO2 (%) | Yield C2H4 (%) | Yield CO (%) | Yield CH4 (%) | Yield H2 (%) | Selectivity C2H4 (%) | Selectivity CH4 (%) | Selectivity CO (%) | Molar ratio H2/CO
|  |  | Τιμές που προέκυψαν μετά από μέτρηση στον GC-TCD | [8 empty] | Τιμές που προέκυψαν μετά από διόρθωση βάση του Ar
CO2 | C2H6 | Ar | Θερμοκρασία (oC) | CO2 | CO | C2H6 | C2H4 | H2 | CH4 | Ar | CAr,in/CAr,out | CO2 | CO | C2H6 | C2H4 | H2 | CH4
33.5807 | 16.13 | 50.2893 | 400 | 31.8025 | 0.77243 | 15.4456 | 0 | 2.3971 | 0 | 48.7573 | [7 empty] | 400
|  |  | 450 | 31.3257 | 1.5755 | 15.2932 | 0 | 1.0379 | 0 | 48.3537 | [7 empty] | 450
|  |  | 500 | 30.9919 | 2.8419 | 15.239 | 0 | 0.9634 | 0 | 49.3214 | [7 empty] | 500
|  |  | 550 | 24.8815 | 10.5313 | 12.8165 | 0 | 4.0725 | 0.20634 | 46.9332 | [7 empty] | 550
|  |  | 600 | 19.1231 | 17.018 | 9.2946 | 0 | 9.3733 | 0.83837 | 43.6723 | [7 empty] | 600
|  |  | 650 | 13.5433 | 23.0752 | 5.5364 | 0 | 14.9431 | 1.8194 | 39.7353 | [7 empty] | 650
|  |  | 700 | 9.5507 | 26.8734 | 2.0632 | 0 | 20.1122 | 3.1266 | 36.5035 | [7 empty] | 700
|  |  | 750 | 7.6248 | 29.1048 | 1.0168 | 0 | 22.4482 | 3.0193 | 34.9593 | [7 empty] | 750
Καταλύτης νούμερο 3 - CAT3
BYPASS - Τιμές GC-TCD για τις συγκεντρώσεις αερίων στην είσοδο | [17 empty] | Θερμοκρασία (οC) | Conversion C2H6 (%) | Conversion CO2 (%) | Yield C2H4 (%) | Yield CO (%) | Yield CH4 (%) | Yield H2 (%) | Selectivity C2H4 (%) | Selectivity CH4 (%) | Selectivity CO (%) | Molar ratio H2/CO
|  |  | Τιμές που προέκυψαν μετά από μέτρηση στον GC-TCD | [8 empty] | Τιμές που προέκυψαν μετά από διόρθωση βάση του Ar
CO2 | C2H6 | Ar | Θερμοκρασία (oC) | CO2 | CO | C2H6 | C2H4 | H2 | CH4 | Ar | CAr,in/CAr,out | CO2 | CO | C2H6 | C2H4 | H2 | CH4
26.0867 | 23.0481 | 50.8651 | 400 | 25.7679 | 0.17684 | 21.8256 | 0 | 0 | 0 | 50.0149 | [7 empty] | 400
|  |  | 450 | 26.0052 | 0.29454 | 21.9778 | 0.01762 | 0 | 0 | 50.0685 | [7 empty] | 450
|  |  | 500 | 25.9732 | 0.52604 | 22.0125 | 0.026854 | 0 | 0 | 50.2896 | [7 empty] | 500
|  |  | 550 | 25.1011 | 1.3134 | 22.5042 | 0.043903 | 0 | 0 | 50.9513 | [7 empty] | 550
|  |  | 600 | 24.7039 | 2.0507 | 21.9185 | 0.13043 | 1.3526 | 0 | 50.5621 | [7 empty] | 600
|  |  | 650 | 24.1551 | 2.9046 | 21.017 | 0.6677 | 1.5762 | 0 | 48.1942 | [7 empty] | 650
|  |  | 700 | 19.2388 | 8.8611 | 16.8631 | 2.9201 | 5.9434 | 0 | 47.4472 | [7 empty] | 700

## 2. Time on Stream
Καταλύτης νούμερο 4 - CAT4
BYPASS - Τιμές GC-TCD για τις συγκεντρώσεις αερίων στην είσοδο | [17 empty] | Χρόνος (h) | Conversion C2H6 (%) | Conversion CO2 (%) | Yield C2H4 (%) | Yield CO (%) | Yield CH4 (%) | Yield H2 (%) | Selectivity C2H4 (%) | Selectivity CH4 (%) | Selectivity CO (%) | Molar ratio H2/CO
|  |  | Τιμές που προέκυψαν μετά από μέτρηση στον GC-TCD | [8 empty] | Τιμές που προέκυψαν μετά από διόρθωση βάση του Ar
CO2 | C2H6 | Ar | Χρόνος (h) | CO2 | CO | C2H6 | C2H4 | H2 | CH4 | Ar | CAr,in/CAr,out | CO2 | CO | C2H6 | C2H4 | H2 | CH4
33.4853 | 15.3089 | 50.8479 | 0 | 11.5832 | 22.9831 | 0.89525 | 0 | 16.7589 | 9.3161 | 37.7708 | [7 empty] | 0
|  |  | 1 | 12.1777 | 23.8971 | 1.5704 | 0 | 15.0056 | 8.2778 | 38.0324 | [7 empty] | 1
|  |  | 2 | 15.0828 | 21.2933 | 4.9418 | 0 | 12.6493 | 5.0567 | 39.784 | [7 empty] | 2
|  |  | 3 | 16.9535 | 19.6098 | 7.4164 | 0 | 11.1414 | 2.4409 | 41.2798 | [7 empty] | 3
|  |  | 4 | 18.6594 | 17.8157 | 9.4397 | 0 | 9.6592 | 0.52583 | 42.3399 | [7 empty] | 4
|  |  | 5 | 18.8524 | 17.4769 | 9.817 | 0 | 9.1843 | 0.35159 | 42.7129 | [7 empty] | 5
|  |  | 6 | 19.3664 | 16.9873 | 10.1079 | 0 | 8.7482 | 0.30659 | 42.8162 | [7 empty] | 6
|  |  | 7 | 19.9772 | 16.1659 | 10.3064 | 0 | 8.1164 | 0.27994 | 42.8388 | [7 empty] | 7
|  |  | 8 | 20.3287 | 16.388 | 10.5624 | 0 | 8.2184 | 0.27209 | 43.2434 | [7 empty] | 8
Καταλύτης νούμερο 5 - CAT5
BYPASS - Τιμές GC-TCD για τις συγκεντρώσεις αερίων στην είσοδο | [17 empty] | Χρόνος (h) | Conversion C2H6 (%) | Conversion CO2 (%) | Yield C2H4 (%) | Yield CO (%) | Yield CH4 (%) | Yield H2 (%) | Selectivity C2H4 (%) | Selectivity CH4 (%) | Selectivity CO (%) | Molar ratio H2/CO
|  |  | Τιμές που προέκυψαν μετά από μέτρηση στον GC-TCD | [8 empty] | Τιμές που προέκυψαν μετά από διόρθωση βάση του Ar
CO2 | C2H6 | Ar | Χρόνος (h) | CO2 | CO | C2H6 | C2H4 | H2 | CH4 | Ar | CAr,in/CAr,out | CO2 | CO | C2H6 | C2H4 | H2 | CH4
34.7449 | 16.7503 | 51.598 | 0 | 4.3738 | 32.7622 | 0.84312 | 0 | 28.2285 | 1.5067 | 32.273 | [7 empty] | 0
|  |  | 1 | 3.3054 | 35.9422 | 0.27904 | 0 | 28.0753 | 1.466 | 31.7719 | [7 empty] | 1
|  |  | 2 | 2.9497 | 36.7022 | 0.11673 | 0 | 27.9653 | 1.4828 | 31.6725 | [7 empty] | 2
|  |  | 3 | 2.7852 | 37.2102 | 0.064051 | 0 | 27.8492 | 1.5606 | 31.6806 | [7 empty] | 3
|  |  | 4 | 2.6622 | 37.3837 | 0.051639 | 0 | 27.6748 | 1.6367 | 31.5689 | [7 empty] | 4
|  |  | 5 | 2.5764 | 37.6243 | 0.051215 | 0 | 27.4884 | 1.6678 | 31.4656 | [7 empty] | 5
|  |  | 6 | 2.5325 | 37.7784 | 0.048593 | 0 | 27.3364 | 1.6885 | 31.437 | [7 empty] | 6
|  |  | 7 | 2.5078 | 37.9692 | 0.049395 | 0 | 27.4148 | 1.7403 | 31.1794 | [7 empty] | 7
|  |  | 8 | 2.4577 | 37.8751 | 0.049699 | 0 | 27.5084 | 1.7454 | 31.1118 | [7 empty] | 8
Καταλύτης νούμερο 6 - CAT6
BYPASS - Τιμές GC-TCD για τις συγκεντρώσεις αερίων στην είσοδο | [17 empty] | Χρόνος (h) | Conversion C2H6 (%) | Conversion CO2 (%) | Yield C2H4 (%) | Yield CO (%) | Yield CH4 (%) | Yield H2 (%) | Selectivity C2H4 (%) | Selectivity CH4 (%) | Selectivity CO (%) | Molar ratio H2/CO
|  |  | Τιμές που προέκυψαν μετά από μέτρηση στον GC-TCD | [8 empty] | Τιμές που προέκυψαν μετά από διόρθωση βάση του Ar
CO2 | C2H6 | Ar | Χρόνος (h) | CO2 | CO | C2H6 | C2H4 | H2 | CH4 | Ar | CAr,in/CAr,out | CO2 | CO | C2H6 | C2H4 | H2 | CH4
27.1239 | 22.6171 | 50.259 | 0 | 22.0859 | 4.7316 | 20.7913 | 0.31381 | 3.3734 | 0 | 48.704 | [7 empty] | 0
|  |  | 1 | 22.3728 | 4.7831 | 20.7736 | 0.31358 | 3.3658 | 0 | 48.391 | [7 empty] | 1
|  |  | 2 | 22.8826 | 4.7055 | 20.6688 | 0.30528 | 3.3292 | 0 | 48.1088 | [7 empty] | 2
|  |  | 3 | 23.1116 | 4.5419 | 20.6911 | 0.29608 | 3.2742 | 0 | 48.085 | [7 empty] | 3
|  |  | 4 | 23.1745 | 4.5528 | 20.6784 | 0.30181 | 3.2621 | 0 | 48.0303 | [7 empty] | 4
|  |  | 5 | 23.2593 | 4.4694 | 20.6752 | 0.30121 | 3.2923 | 0 | 48.0027 | [7 empty] | 5
|  |  | 6 | 23.3497 | 4.4061 | 20.6995 | 0.30325 | 3.2645 | 0 | 47.9769 | [7 empty] | 6
|  |  | 7 | 23.3522 | 4.3216 | 20.7627 | 0.30293 | 3.2265 | 0 | 48.0342 | [7 empty] | 7
|  |  | 8 | 23.4082 | 4.2338 | 20.7993 | 0.30222 | 3.1835 | 0 | 48.073 | [7 empty] | 8