## 1. Step experiments
Καταλύτης νούμερο 1 - CAT1
BYPASS - Τιμές GC-TCD για τις συγκεντρώσεις αερίων στην είσοδο | [17 empty] | Θερμοκρασία (οC) | Conversion C2H6 (%) | Conversion CO2 (%) | Yield C2H4 (%) | Yield CO (%) | Yield CH4 (%) | Yield H2 (%) | Selectivity C2H4 (%) | Selectivity CH4 (%) | Selectivity CO (%) | Molar ratio H2/CO
|  |  | Τιμές που προέκυψαν μετά από μέτρηση στον GC-TCD | [8 empty] | Τιμές που προέκυψαν μετά από διόρθωση βάση του Ar
CO2 | C2H6 | Ar | Θερμοκρασία (oC) | CO2 | CO | C2H6 | C2H4 | H2 | CH4 | Ar | CAr,in/CAr,out | CO2 | CO | C2H6 | C2H4 | H2 | CH4
33.85252 | 16.02 | 50.12748 | 400 | 30.7839 | 2.350325 | 15.22719 | 0 | 2.897845 | 0.173255 | 48.41211 | [7 empty] | 400
|  |  | 450 | 29.88796 | 4.71572 | 14.647645 | 0 | 2.784535 | 0.20437 | 47.808455 | [7 empty] | 450
|  |  | 500 | 25.890565 | 9.346095 | 12.95573 | 0 | 4.686165 | 0.29338 | 46.117575 | [7 empty] | 500
|  |  | 550 | 20.50003 | 16.158855 | 10.17213 | 0 | 8.85158 | 0.62755 | 43.07874 | [7 empty] | 550
|  |  | 600 | 13.77436 | 23.614565 | 4.8109 | 0 | 15.1936 | 1.50925 | 38.877885 | [7 empty] | 600
|  |  | 650 | 9.49772 | 29.755355 | 2.99205 | 0 | 19.50106 | 0.967035 | 36.361155 | [7 empty] | 650
|  |  | 700 | 6.43999 | 31.04285 | 1.73983 | 0 | 24.12393 | 1.07063 | 34.029475 | [7 empty] | 700
|  |  | 750 | 3.91376 | 34.590015 | 0.516855 | 0 | 25.880115 | 1.24924 | 31.89876 | [7 empty] | 750
Καταλύτης νούμερο 2 - CAT2
BYPASS - Τιμές GC-TCD για τις συγκεντρώσεις αερίων στην είσοδο | [17 empty] | Θερμοκρασία (οC) | Conversion C2H6 (%) | Conversion CO2 (%) | Yield C2H4 (%) | Yield CO (%) | Yield CH4 (%) | Yield H2 (%) | Selectivity C2H4 (%) | Selectivity CH4 (%) | Selectivity CO (%) | Molar ratio H2/CO
|  |  | Τιμές που προέκυψαν μετά από μέτρηση στον GC-TCD | [8 empty] | Τιμές που προέκυψαν μετά από διόρθωση βάση του Ar
CO2 | C2H6 | Ar | Θερμοκρασία (oC) | CO2 | CO | C2H6 | C2H4 | H2 | CH4 | Ar | CAr,in/CAr,out | CO2 | CO | C2H6 | C2H4 | H2 | CH4
33.58073 | 16.13 | 50.28927 | 400 | 31.80249 | 0.772425 | 15.44562 | 0 | 2.397145 | 0 | 48.757255 | [7 empty] | 400
|  |  | 450 | 31.325705 | 1.57552 | 15.293165 | 0 | 1.03792 | 0 | 48.35375 | [7 empty] | 450
|  |  | 500 | 30.991865 | 2.841885 | 15.239035 | 0 | 0.9634 | 0 | 49.321415 | [7 empty] | 500
|  |  | 550 | 24.88152 | 10.5313 | 12.816455 | 0 | 4.07252 | 0.20634 | 46.933155 | [7 empty] | 550
|  |  | 600 | 19.12308 | 17.017985 | 9.294615 | 0 | 9.373275 | 0.83837 | 43.672325 | [7 empty] | 600
|  |  | 650 | 13.54332 | 23.07515 | 5.536415 | 0 | 14.943095 | 1.81938 | 39.735275 | [7 empty] | 650
|  |  | 700 | 9.55069 | 26.87337 | 2.063245 | 0 | 20.11221 | 3.12663 | 36.503475 | [7 empty] | 700
|  |  | 750 | 7.624805 | 29.104845 | 1.01677 | 0 | 22.44819 | 3.01933 | 34.95927 | [7 empty] | 750
Καταλύτης νούμερο 3 - CAT3
BYPASS - Τιμές GC-TCD για τις συγκεντρώσεις αερίων στην είσοδο | [17 empty] | Θερμοκρασία (οC) | Conversion C2H6 (%) | Conversion CO2 (%) | Yield C2H4 (%) | Yield CO (%) | Yield CH4 (%) | Yield H2 (%) | Selectivity C2H4 (%) | Selectivity CH4 (%) | Selectivity CO (%) | Molar ratio H2/CO
|  |  | Τιμές που προέκυψαν μετά από μέτρηση στον GC-TCD | [8 empty] | Τιμές που προέκυψαν μετά από διόρθωση βάση του Ar
CO2 | C2H6 | Ar | Θερμοκρασία (oC) | CO2 | CO | C2H6 | C2H4 | H2 | CH4 | Ar | CAr,in/CAr,out | CO2 | CO | C2H6 | C2H4 | H2 | CH4
26.08675 | 23.04812 | 50.86513 | 400 | 25.767895 | 0.176842 | 21.825595 | 0 | 0 | 0 | 50.01491 | [7 empty] | 400
|  |  | 450 | 26.00521 | 0.29454 | 21.977795 | 0.01762045 | 0 | 0 | 50.068475 | [7 empty] | 450
|  |  | 500 | 25.973155 | 0.5260375 | 22.012515 | 0.02685395 | 0 | 0 | 50.28963 | [7 empty] | 500
|  |  | 550 | 25.101055 | 1.31337 | 22.504165 | 0.043903 | 0 | 0 | 50.951295 | [7 empty] | 550
|  |  | 600 | 24.70392 | 2.050685 | 21.918485 | 0.130425 | 1.35261 | 0 | 50.56212 | [7 empty] | 600
|  |  | 650 | 24.15512 | 2.90458 | 21.01702 | 0.667702 | 1.576215 | 0 | 48.194225 | [7 empty] | 650
|  |  | 700 | 19.2388 | 8.8611 | 16.8631 | 2.920095 | 5.943425 | 0 | 47.44725 | [7 empty] | 700

## 2. Time on Stream
Καταλύτης νούμερο 4 - CAT4
BYPASS - Τιμές GC-TCD για τις συγκεντρώσεις αερίων στην είσοδο | [17 empty] | Χρόνος (h) | Conversion C2H6 (%) | Conversion CO2 (%) | Yield C2H4 (%) | Yield CO (%) | Yield CH4 (%) | Yield H2 (%) | Selectivity C2H4 (%) | Selectivity CH4 (%) | Selectivity CO (%) | Molar ratio H2/CO
|  |  | Τιμές που προέκυψαν μετά από μέτρηση στον GC-TCD | [8 empty] | Τιμές που προέκυψαν μετά από διόρθωση βάση του Ar
CO2 | C2H6 | Ar | Χρόνος (h) | CO2 | CO | C2H6 | C2H4 | H2 | CH4 | Ar | CAr,in/CAr,out | CO2 | CO | C2H6 | C2H4 | H2 | CH4
33.48525 | 15.30886 | 50.84786 | 0 | 11.58321 | 22.98311 | 0.89525 | 0 | 16.75889 | 9.31605 | 37.77083 | [7 empty] | 0
|  |  | 1 | 12.17769 | 23.89713 | 1.57037 | 0 | 15.00561 | 8.27783 | 38.03244 | [7 empty] | 1
|  |  | 2 | 15.0828 | 21.29332 | 4.94178 | 0 | 12.64929 | 5.05668 | 39.78396 | [7 empty] | 2
|  |  | 3 | 16.95351 | 19.60978 | 7.41644 | 0 | 11.14139 | 2.44093 | 41.27981 | [7 empty] | 3
|  |  | 4 | 18.65937 | 17.81565 | 9.43965 | 0 | 9.65923 | 0.52583 | 42.33992 | [7 empty] | 4
|  |  | 5 | 18.85244 | 17.47691 | 9.81698 | 0 | 9.18431 | 0.35159 | 42.71286 | [7 empty] | 5
|  |  | 6 | 19.36639 | 16.98732 | 10.10792 | 0 | 8.74823 | 0.30659 | 42.81625 | [7 empty] | 6
|  |  | 7 | 19.97723 | 16.16589 | 10.30636 | 0 | 8.11642 | 0.27994 | 42.83877 | [7 empty] | 7
|  |  | 8 | 20.32869 | 16.38805 | 10.56243 | 0 | 8.21837 | 0.27209 | 43.24336 | [7 empty] | 8
Καταλύτης νούμερο 5 - CAT5
BYPASS - Τιμές GC-TCD για τις συγκεντρώσεις αερίων στην είσοδο | [17 empty] | Χρόνος (h) | Conversion C2H6 (%) | Conversion CO2 (%) | Yield C2H4 (%) | Yield CO (%) | Yield CH4 (%) | Yield H2 (%) | Selectivity C2H4 (%) | Selectivity CH4 (%) | Selectivity CO (%) | Molar ratio H2/CO
|  |  | Τιμές που προέκυψαν μετά από μέτρηση στον GC-TCD | [8 empty] | Τιμές που προέκυψαν μετά από διόρθωση βάση του Ar
CO2 | C2H6 | Ar | Χρόνος (h) | CO2 | CO | C2H6 | C2H4 | H2 | CH4 | Ar | CAr,in/CAr,out | CO2 | CO | C2H6 | C2H4 | H2 | CH4
34.7449 | 16.75029 | 51.59799 | 0 | 4.373784 | 32.76223 | 0.843124 | 0 | 28.22846 | 1.50669 | 32.273 | [7 empty] | 0
|  |  | 1 | 3.3054 | 35.94219 | 0.279039 | 0 | 28.07532 | 1.46604 | 31.77192 | [7 empty] | 1
|  |  | 2 | 2.94968 | 36.70219 | 0.116732 | 0 | 27.9653 | 1.4828 | 31.6725 | [7 empty] | 2
|  |  | 3 | 2.78523 | 37.21016 | 0.0640509 | 0 | 27.84922 | 1.56063 | 31.68065 | [7 empty] | 3
|  |  | 4 | 2.66219 | 37.38365 | 0.0516389 | 0 | 27.67482 | 1.63674 | 31.56888 | [7 empty] | 4
|  |  | 5 | 2.57645 | 37.62433 | 0.0512155 | 0 | 27.48838 | 1.6678 | 31.46564 | [7 empty] | 5
|  |  | 6 | 2.53251 | 37.77837 | 0.0485935 | 0 | 27.33641 | 1.68851 | 31.43698 | [7 empty] | 6
|  |  | 7 | 2.50777 | 37.96918 | 0.0493951 | 0 | 27.41478 | 1.74028 | 31.17942 | [7 empty] | 7
|  |  | 8 | 2.45773 | 37.87515 | 0.049699 | 0 | 27.50843 | 1.74538 | 31.11184 | [7 empty] | 8
Καταλύτης νούμερο 6 - CAT6
BYPASS - Τιμές GC-TCD για τις συγκεντρώσεις αερίων στην είσοδο | [17 empty] | Χρόνος (h) | Conversion C2H6 (%) | Conversion CO2 (%) | Yield C2H4 (%) | Yield CO (%) | Yield CH4 (%) | Yield H2 (%) | Selectivity C2H4 (%) | Selectivity CH4 (%) | Selectivity CO (%) | Molar ratio H2/CO
|  |  | Τιμές που προέκυψαν μετά από μέτρηση στον GC-TCD | [8 empty] | Τιμές που προέκυψαν μετά από διόρθωση βάση του Ar
CO2 | C2H6 | Ar | Χρόνος (h) | CO2 | CO | C2H6 | C2H4 | H2 | CH4 | Ar | CAr,in/CAr,out | CO2 | CO | C2H6 | C2H4 | H2 | CH4
27.12387 | 22.61711 | 50.25902 | 0 | 22.08589 | 4.731627 | 20.79126 | 0.3138148 | 3.373402 | 0 | 48.70401 | [7 empty] | 0
|  |  | 1 | 22.37282 | 4.783123 | 20.77365 | 0.3135847 | 3.365792 | 0 | 48.39103 | [7 empty] | 1
|  |  | 2 | 22.88256 | 4.705461 | 20.66875 | 0.3052827 | 3.329173 | 0 | 48.10877 | [7 empty] | 2
|  |  | 3 | 23.11157 | 4.541941 | 20.69115 | 0.2960829 | 3.274245 | 0 | 48.08502 | [7 empty] | 3
|  |  | 4 | 23.17453 | 4.552753 | 20.67844 | 0.3018122 | 3.262149 | 0 | 48.03031 | [7 empty] | 4
|  |  | 5 | 23.25928 | 4.469352 | 20.67521 | 0.3012107 | 3.292263 | 0 | 48.00269 | [7 empty] | 5
|  |  | 6 | 23.34974 | 4.406088 | 20.69953 | 0.3032519 | 3.264529 | 0 | 47.97686 | [7 empty] | 6
|  |  | 7 | 23.35218 | 4.321557 | 20.76267 | 0.3029341 | 3.226458 | 0 | 48.03421 | [7 empty] | 7
|  |  | 8 | 23.40824 | 4.233818 | 20.79927 | 0.3022188 | 3.183492 | 0 | 48.07296 | [7 empty] | 8